## Hárok1
Zloženie | Dátum a čas výroby | hmotnost | odpor | teplota | winding speed (m/min) | Glass feeding (mm/min) | Underpressure | poznamka
1. | 22.07.2025/9:55 | 2.4068 |  | 1100-1140 | 30-55 | NAD 5 POSTUPNE DOLE | 40a potom kus dole | tahal sa dobre
2.
3.